## Продукция
Наименование | Артикул | Описание товара | Вид упаковки | Температура эксплуатации в градусах цельсия | Горючесть | Безгологенность | Стойкость к УФ | Морозостойкость | Заливка бетоном | степень защиты | Цвет | Внутренний диаметр мм | Внешний диаметр мм | Минимальный радиус изгиба | Климатическое исполнение | Вес бухты | Длина бухты | Ширина бухты | Высота бухты | сопротивление сжатию | Цены для сайта
Гофрированная труба РПЗ ПВХ (D16мм) Серая Легкая,пожаростойкая, негорючая, самозатухающая длина 100 м | Арт. 2021022 | Труба гибкая гофрированная (гофра электроизоляционная) серая выполнена из поливинилхлорида. Предназначена для защиты и изоляции токоведущих проводников, слаботочных и силовых. Монтируется внутри зданий заподлицо - под полами, бетоном, мебелью, а также открыто - поверх потолков и стен. Удобна в установке, легкая - имеет малый удельный вес, быстро крепится с помощью специальных клипс. Гофротруба негорючая, пожаробезопасная (отвечает нормам ГОСТ 30244-94 ГОСТ 30402-96 ГОСТ 12.1.044-89(п.4.18)), в случае КЗ в проводе препятствует возгоранию. Труба гофрированная ПВХ поставляется в бухтах с внутренней монтажной проволокой «протяжкой», которая позволяет зацепить кабель или провод за петлю на конце и быстро протянуть проводник внутри всей длины бухты. | Стрейч пленка | от -25 до +60 | не горючий (ПВ-0) | нет | нет |  | нет | IP55 (ГОСТ 14254-2015) | Серый | 10.7 | 16 | 48 | УХЛ2 (ГОСТ 15150-69) | 3,1кг | 50 | 50 | 19 | 350Н | 6.85
Гофрированная труба РПЗ ПВХ (D20мм) Серая Легкая, пожаростойкая, негорючая, самозатухающая, длина 100 м | Арт. 2021024 | Труба гибкая гофрированная (гофра электроизоляционная) серая выполнена из поливинилхлорида. Предназначена для защиты и изоляции токоведущих проводников, слаботочных и силовых. Монтируется внутри зданий заподлицо - под полами, бетоном, мебелью, а также открыто - поверх потолков и стен. Удобна в установке, легкая - имеет малый удельный вес, быстро крепится с помощью специальных клипс. Гофротруба негорючая, пожаробезопасная (отвечает нормам ГОСТ 30244-94 ГОСТ 30402-96 ГОСТ 12.1.044-89(п.4.18)), в случае КЗ в проводе препятствует возгоранию. Труба гофрированная ПВХ поставляется в бухтах с внутренней монтажной проволокой «протяжкой», которая позволяет зацепить кабель или провод за петлю на конце и быстро протянуть проводник внутри всей длины бухты. | Стрейч пленка | от -25 до +60 | не горючий (ПВ-0) | Нет | Нет |  | Нет | IP55 (ГОСТ 14254-2015) | Серый | 14.1 | 20 | 60 | УХЛ2 (ГОСТ 15150-69) | 4,2кг | 55 | 55 | 23 | 350Н | 10.4
Гофрированная труба РПЗ ПВХ (D25мм) Серая Легкая, пожаростойкая, негорючая, самозатухающая, длина 50 м | Арт. 2021026 | Труба гибкая гофрированная (гофра электроизоляционная) серая выполнена из поливинилхлорида. Предназначена для защиты и изоляции токоведущих проводников, слаботочных и силовых. Монтируется внутри зданий заподлицо - под полами, бетоном, мебелью, а также открыто - поверх потолков и стен. Удобна в установке, легкая - имеет малый удельный вес, быстро крепится с помощью специальных клипс. Гофротруба негорючая, пожаробезопасная (отвечает нормам ГОСТ 30244-94 ГОСТ 30402-96 ГОСТ 12.1.044-89(п.4.18)), в случае КЗ в проводе препятствует возгоранию. Труба гофрированная ПВХ поставляется в бухтах с внутренней монтажной проволокой «протяжкой», которая позволяет зацепить кабель или провод за петлю на конце и быстро протянуть проводник внутри всей длины бухты. | Стрейч пленка | от -25 до +60 | не горючий (ПВ-0) | Нет | Нет |  | Нет | IP55 (ГОСТ 14254-2015) | Серый | 18.3 | 25 | 75 | УХЛ2 (ГОСТ 15150-69) | 3,1кг | 55 | 55 | 20 | 350Н | 12.75
Гофрированная труба РПЗ ПВХ (D32мм) Серая Легкая, пожаростойкая, негорючая, самозатухающая, длина 50 м | Арт. 2021031 | Гофрированная труба из ПВХ подходит для защиты изолированных проводов и кабелей от механических повреждений и агрессивного воздействия окружающей среды. Материал изготовления - ПВХ пластикат (соответствует требованиям пожарной безопасности по ГОСТ, категория горения ПВ-0) препятствует возгоранию изделия. Имеют высокую коррозионную и химическую стойкость. Труба является диэлектриком, что гарантирует защиту от поражения электрическим током. Выдерживает высокие механические нагрузки и допускает заливку в бетон. Подходит для использования в помещениях или на открытом воздухе, без прямого воздействия солнечных лучей. | Стрейч пленка | от -25 до +60 | не горючий (ПВ-0) | Нет | Нет |  | Нет | IP55 (ГОСТ 14254-2015) | Серый | 24.3 | 32 | 75 | УХЛ2 (ГОСТ 15150-69) | 4,2кг | 60 | 60 | 22 | 350Н | 21.97
Гофрированная труба РПЗ ПВХ (D16мм) Серая Тяжелая, пожаростойкая, негорючая, самозатухающая, длина 100 м | Арт. 2021028 | Гофрированная труба из ПВХ подходит для защиты изолированных проводов и кабелей от механических повреждений и агрессивного воздействия окружающей среды. Материал изготовления - ПВХ пластикат (соответствует требованиям пожарной безопасности по ГОСТ, категория горения ПВ-0) препятствует возгоранию изделия. Имеют высокую коррозионную и химическую стойкость. Труба является диэлектриком, что гарантирует защиту от поражения электрическим током. Выдерживает высокие механические нагрузки и допускает заливку в бетон. Подходит для использования в помещениях или на открытом воздухе, без прямого воздействия солнечных лучей. | Стрейч пленка | от -25 до +60 | не горючий (ПВ-0) | нет | Нет |  | Есть | IP55 (ГОСТ 14254-2015) | Серый | 10.7 | 16 | 48 | УХЛ2 (ГОСТ 15150-69) | 6кг | 50 | 50 | 19 | 750Н | 10.26
Гофрированная труба РПЗ ПВХ (D20мм) Серая Тяжелая, пожаростойкая, негорючая, самозатухающая, длина 100 м | Арт. 2021030 | Гофрированная труба из ПВХ подходит для защиты изолированных проводов и кабелей от механических повреждений и агрессивного воздействия окружающей среды. Материал изготовления - ПВХ пластикат (соответствует требованиям пожарной безопасности по ГОСТ, категория горения ПВ-0) препятствует возгоранию изделия. Имеют высокую коррозионную и химическую стойкость. Труба является диэлектриком, что гарантирует защиту от поражения электрическим током. Выдерживает высокие механические нагрузки и допускает заливку в бетон. Подходит для использования в помещениях или на открытом воздухе, без прямого воздействия солнечных лучей. | Стрейч пленка | от -25 до +60 | не горючий (ПВ-0) | Нет | Нет |  | Есть | IP55 (ГОСТ 14254-2015) | Серый | 14.1 | 20 | 60 | УХЛ2 (ГОСТ 15150-69) | 7,5кг | 55 | 55 | 23 | 750Н | 12.46
Гофрированная труба РПЗ ПВХ (D25мм) Серая Тяжелая, пожаростойкая, негорючая, самозатухающая, длина 50 м | Арт. 2021032 | Гофрированная труба из ПВХ подходит для защиты изолированных проводов и кабелей от механических повреждений и агрессивного воздействия окружающей среды. Материал изготовления - ПВХ пластикат (соответствует требованиям пожарной безопасности по ГОСТ, категория горения ПВ-0) препятствует возгоранию изделия. Имеют высокую коррозионную и химическую стойкость. Труба является диэлектриком, что гарантирует защиту от поражения электрическим током. Выдерживает высокие механические нагрузки и допускает заливку в бетон. Подходит для использования в помещениях или на открытом воздухе, без прямого воздействия солнечных лучей. | Стрейч пленка | от -25 до +60 | не горючий (ПВ-0) | Нет | Нет |  | Есть | IP55 (ГОСТ 14254-2015) | Серый | 18.3 | 25 | 75 | УХЛ2 (ГОСТ 15150-69) | 6кг | 55 | 55 | 20 | 750Н | 19.1
Гофрированная труба РПЗ ПВХ (D32мм) Серая Тяжелая, пожаростойкая, негорючая, самозатухающая, длина 50 м | Арт. 2021033 | Гофрированная труба из ПВХ подходит для защиты изолированных проводов и кабелей от механических повреждений и агрессивного воздействия окружающей среды. Материал изготовления - ПВХ пластикат (соответствует требованиям пожарной безопасности по ГОСТ, категория горения ПВ-0) препятствует возгоранию изделия. Имеют высокую коррозионную и химическую стойкость. Труба является диэлектриком, что гарантирует защиту от поражения электрическим током. Выдерживает высокие механические нагрузки и допускает заливку в бетон. Подходит для использования в помещениях или на открытом воздухе, без прямого воздействия солнечных лучей. | Стрейч пленка | от -25 до +60 | не горючий (ПВ-0) | Нет | Нет |  | Есть | IP55 (ГОСТ 14254-2015) | Серый | 24.3 | 32 | 75 | УХЛ2 (ГОСТ 15150-69) | 7,5кг | 60 | 60 | 22 | 750Н | 32
Гофрированная труба РПЗ ПНД (D16мм) Черная Легкая, стойкая к УФ, Безгалогенность (HF), длина 100 м | Арт. 2021001 | Гофрированная труба из полиэтилена низкого давления. Предназначена для защиты изолированных проводов и кабелей от механических повреждений и агрессивного воздействия окружающей среды при прокладке сложных систем и трасс. Применяются для скрытой и открытой прокладки в несущих и ограждающих конструкциях из несгораемых материалов жилых, административных и производственных зданий и сооружений. Труба не классифицируется по стойкости к горению и является горючим продуктом. | Стрейч пленка | от -55 до +90 | Горючий | Есть | Есть | Мозостойкая при монтаже | Нет | IP55 (ГОСТ 14254-2015) | Черный | 10.7 | 16 | 48 | УХЛ1 (ГОСТ 15150-69) | 3,1кг | 50 | 50 | 19 | 350Н | 8.25
Гофрированная труба РПЗ ПНД (D20мм) Черная Легкая, стойкая к УФ, Безгалогенность (HF), длина 100 м | Арт. 2021005 | Гофрированная труба из полиэтилена низкого давления . Предназначена для защиты изолированных проводов и кабелей от механических повреждений и агрессивного воздействия окружающей среды при прокладке сложных систем и трасс. Применяются для скрытой и открытой прокладки в несущих и ограждающих конструкциях из несгораемых материалов жилых, административных и производственных зданий и сооружений. Труба не классифицируется по стойкости к горению и является горючим продуктом. | Стрейч пленка | от -55 до +90 | Горючий | Есть | Есть | Мозостойкая при монтаже | Нет | IP55 (ГОСТ 14254-2015) | Черный | 14.5 | 20 | 60 | УХЛ1 (ГОСТ 15150-69) | 4,2кг | 55 | 55 | 23 | 350Н | 9.9
Гофрированная труба РПЗ ПНД (D25мм) Черная Легкая, стойкая к УФ, Безгалогенность (HF), длина 50 м | Арт. 2021017 | Гофрированная труба из полиэтилена низкого давления . Предназначена для защиты изолированных проводов и кабелей от механических повреждений и агрессивного воздействия окружающей среды при прокладке сложных систем и трасс. Применяются для скрытой и открытой прокладки в несущих и ограждающих конструкциях из несгораемых материалов жилых, административных и производственных зданий и сооружений. Труба не классифицируется по стойкости к горению и является горючим продуктом. | Стрейч пленка | от -55 до +90 | Горючий | Есть | Есть | Мозостойкая при монтаже | Нет | IP55 (ГОСТ 14254-2015) | Черный | 18.3 | 25 | 75 | УХЛ1 (ГОСТ 15150-69) | 3,1кг | 55 | 55 | 20 | 350Н | 14.46
Гофрированная труба РПЗ ПНД (D32мм) Черная Легкая, стойкая к УФ, Безгалогенность (HF), длина 50 м | Арт. 2021018 | Гофрированная труба из полиэтилена низкого давления . Предназначена для защиты изолированных проводов и кабелей от механических повреждений и агрессивного воздействия окружающей среды при прокладке сложных систем и трасс. Применяются для скрытой и открытой прокладки в несущих и ограждающих конструкциях из несгораемых материалов жилых, административных и производственных зданий и сооружений. Труба не классифицируется по стойкости к горению и является горючим продуктом. | Стрейч пленка | от -55 до +90 | Горючий | Есть | Есть | Мозостойкая при монтаже | Нет | IP55 (ГОСТ 14254-2015) | Черный | 24.3 | 32 | 75 | УХЛ1 (ГОСТ 15150-69) | 4,2кг | 60 | 60 | 22 | 350Н | 24.5
Гофрированная труба РПЗ ПНД (D16мм) Оранжевая Легкая, стойкая к УФ, Безгалогенность (HF), длина 100 м | Арт. 2021002 | Гофрированная труба из полиэтилена низкого давления . Предназначена для защиты изолированных проводов и кабелей от механических повреждений и агрессивного воздействия окружающей среды при прокладке сложных систем и трасс. Применяются для скрытой и открытой прокладки в несущих и ограждающих конструкциях из несгораемых материалов жилых, административных и производственных зданий и сооружений. Труба не классифицируется по стойкости к горению и является горючим продуктом. | Стрейч пленка | от -55 до +90 | Горючий | Есть | Есть | Мозостойкая при монтаже | Нет | IP55 (ГОСТ 14254-2015) | Оранжевый | 10.7 | 16 | 48 | УХЛ1 (ГОСТ 15150-69) | 3,1кг | 50 | 50 | 19 | 350Н | 9.08
Гофрированная труба РПЗ ПНД (D20мм) Оранжевая Легкая, стойкая к УФ, Безгалогенность (HF), длина 100 м | Арт. 2021006 | Гофрированная труба из полиэтилена низкого давления . Предназначена для защиты изолированных проводов и кабелей от механических повреждений и агрессивного воздействия окружающей среды при прокладке сложных систем и трасс. Применяются для скрытой и открытой прокладки в несущих и ограждающих конструкциях из несгораемых материалов жилых, административных и производственных зданий и сооружений. Труба не классифицируется по стойкости к горению и является горючим продуктом. | Стрейч пленка | от -55 до +90 | Горючий | Есть | Есть | Мозостойкая при монтаже | Нет | IP55 (ГОСТ 14254-2015) | Оранжевый | 14.5 | 20 | 60 | УХЛ1 (ГОСТ 15150-69) | 4,2кг | 55 | 55 | 23 | 350Н | 10.89
Гофрированная труба РПЗ ПНД (D25мм) Оранжевая Легкая, стойкая к УФ, Безгалогенность (HF), длина 50 м | Арт. 2021010 | Гофрированная труба из полиэтилена низкого давления . Предназначена для защиты изолированных проводов и кабелей от механических повреждений и агрессивного воздействия окружающей среды при прокладке сложных систем и трасс. Применяются для скрытой и открытой прокладки в несущих и ограждающих конструкциях из несгораемых материалов жилых, административных и производственных зданий и сооружений. Труба не классифицируется по стойкости к горению и является горючим продуктом. | Стрейч пленка | от -55 до +90 | Горючий | Есть | Есть | Мозостойкая при монтаже | Нет | IP55 (ГОСТ 14254-2015) | Оранжевый | 18.3 | 25 | 75 | УХЛ1 (ГОСТ 15150-69) | 3,1кг | 55 | 55 | 20 | 350Н | 15.91
Гофрированная труба РПЗ ПНД (D32мм) Оранжевая Легкая, стойкая к УФ, Безгалогенность (HF), длина 50 м | Арт. 2021011 | Гофрированная труба из полиэтилена низкого давления . Предназначена для защиты изолированных проводов и кабелей от механических повреждений и агрессивного воздействия окружающей среды при прокладке сложных систем и трасс. Применяются для скрытой и открытой прокладки в несущих и ограждающих конструкциях из несгораемых материалов жилых, административных и производственных зданий и сооружений. Труба не классифицируется по стойкости к горению и является горючим продуктом. | Стрейч пленка | от -55 до +90 | Горючий | Есть | Есть | Мозостойкая при монтаже | Нет | IP55 (ГОСТ 14254-2015) | Оранжевый | 24.3 | 32 | 75 | УХЛ1 (ГОСТ 15150-69) | 4,2кг | 60 | 60 | 22 | 350Н | 26.95